## HDPE
N | შესყიდვის ობიექტი | დივიზია | ტექ პარამეტრები/კატალოგის ნომერი | ზომის ერთეული | მოთხოვნილი რაოდენობა | სასურველი მოწოდების ვადა | სასაწყობო კოდი | არსებული ნაშთი | ნაშთის მესაკუთრე | შესაკვეთი რაოდენობა | Январь | Февраль | Март | Апрель | Май | Июнь | Июль | Август | Сентябрь | Октябрь | Ноябрь | Декабрь
1 | გეომემბრანა პრიალა ზედაპირით HDPE 2mm | A.Nemokaev | геомембрана HDPE гладкая, 2 мм | კვ/მ | 90000 | 30,04,2026 | PPE01343MEMBR | 4200 | Central:0,0000 Division:0,0000 Other:4200,0000 | 90000 |  |  |  | 20000 | 20000 | 30000 | 20000
2 | გეომემბრანა ერთი მხრიდან ტექსტურირებული ზედაპირით HDPE 2mm |  | геомембрана HDPE текстурированая с одной стороны , 2 мм | კვ/მ | 50000,0000 | 30,04,2026 | PPE01577MEMBRAN | 0 | Central:0,0000 Division:0,0000 Other:0,0000 | 50000 |  |  |  | 20000 | 20000 | 10000

## технические характеристики
Характеристики геомембраны HDPE гладкая (2 мм) |  | Характеристики текстурированной геомембраны HDPE (2 мм)
Показатель | Значение | Показатель | Значение
Номинальная толщина, мм | 2 | Номинальная толщина, мм | 2
Прочность при разрыве, кН/м, не менее | 53 | Высота выступа, мм | 0.25
Относительное удлинение при разрыве, %, не менее | 700 | Прочность при разрыве, кН/м, не менее | 21
Сопротивление раздиру, Н, не менее | 275 | Относительное удлинение при разрыве, %, не менее | 250
Прочность на прокол, Н, не менее | 640 | Секущий модуль при 2% деформации, Н/мм, не более | 840
Водопроницаемость / водопоглощение / паропроницаемость | 0 | Сопротивление раздиру, Н, не менее | 200
Потеря прочности (30 циклов заморозки), %, не более | 10 | Потеря прочности после 30 циклов замораживания-оттаивания, % | 10
Потеря прочности (90 сут. старения при 85 °С), %, не более | 45 | Потеря прочности после 90 суток старения при 85 °C, % | 50
Потеря прочности (400ч УФ-облучения), %, не более | 15 | Потеря прочности после 400ч облучения УФ, % | 20
Устойчивость к низкой температуре, °С | -70 | Гибкость на стержне (R=5 мм) при -60 °С | Без трещин и дефектов
Коэффициент трения к суглинку | 0.35